## Лист1
№ | Код ЕНС | Наименование Товара* | Характеристики
1 | БА000004 | Масло гидравлическое ВМГЗ | Вязкость кинематическая при 50 °С, мм2/с 14 Вязкость динамическая, мПа·с: при -25 °С, 1200 Температура вспышки в открытом тигле, °С 195 Температура застывания, °С -46 Кислотное число, мг KOH/г 0,4 Плотность при 20 °С, кг/м3 865
2 | БА000005 | Масло гидравлическое МГЕ-46В | Вязкость кинематическая, мм2/с: при 100 °С 6,7 при 40 °С 46,4 Индекс вязкости 95 Температура вспышки в открытом тигле, °С 227 Температура застывания, °С -33 Кислотное число, мг KOH/г 0,95 Трибологические характеристики при 20±5 °С на ЧШМ: диаметр износа (ДИ), мм т0,31 Плотность при 15 °С, кг/м3 881
3 | БА000014 | Масло компрессорное КС-19 | Вязкость кинематическая при 100 °С, мм2/с 23,2 Индекс вязкости 88 Температура вспышки в открытом тигле, °С 272 Температура застывания, °С -16 Кислотное число, мг KOH/г 0,01 Зольность, % 0,005 Коксуемость % 0,4 Массовая доля серы, % 0,5 Стабильность против окисления: осадок после окисления, % масс. 0,005 кислотное число окисленного масла, мг KOH/г 0,24 Плотность при 20 °С, кг/м3 897 Цвет на колориметре ЦНТ, ед. ЦНТ 4,5
4 | БА000035 | Масло трансмиссионное SAE 80W90 API GL-5 | Вязкость кинематическая при 100 °С, мм2/с 14,3 Вязкость динамическая по Брукфильду: при -26 °С, мПа*c - 120000 - Температура вспышки в открытом тигле, °С 230 Температура застывания, °С -32 Плотность при 20 °С, кг/м3 897 Трибологические характеристики при 20 °С на ЧШМ: Индекс задира (Из), H 656 Нагрузка сваривания (Pc), Н 4900
5 | БА000047 | Смазка Литол-24 | Температура каплепадения, °С 190 Пенетрация при 25 °С с перемешиванием, 10-1мм 240 Вязкость, Па·с, при -20 °С и среднем градиенте скорости деформации 10 с-1 641 при 0 °С и среднем градиенте скорости деформации 10 с-1 221 при 50 °С и среднем градиенте скорости деформации 10 с-1 9,9 Предел прочности на сдвиг, Па при 20 °С 745 при 80 °С 235 Коллоидная стабильность, % 11 Трибологические характеристики при 20±5 °С на ЧШМ: индекс задира (ИЗ), Н 28,2 нагрузка сваривания (РС), Н 1410 критическая нагрузка (РК), Н 630
6 | БА000052 | Смазка универсальная WD-40 (400 гр) | 10 % — инертные ингредиенты, 15 % — минеральное масло, 25 % — вытеснитель углекислый газ, 50 % — растворитель уайт-спирит
7 | БА000096 | Масло моторное М-8В | Вязкость кинематическая при 100 °С, мм2/с 8,2 Индекс вязкости 94 Температура вспышки в открытом тигле, °С 234 Температура застывания, °С -27 Щелочное число, мг KOH/г 5,6 Зольность сульфатная, % 0,86 Плотность при 20 °С, кг/м3 886
8 | БА000122 | Масло моторное для дизельных двигателей М10Г2К | Вязкость кинематическая при 100 °С, мм2/с 11,1 Индекс вязкости 94 Температура вспышки в открытом тигле, °С 242 Температура застывания, °С -16 Щелочное число, мг KOH/г 7,1 Зольность сульфатная, % 1,0 Плотность при 20 °С, кг/м3 891
9 | БА000123 | Масло моторное для дизельных двигателей М8Г2К | Вязкость кинематическая при 100 °С, мм2/с 8,2 Индекс вязкости 96 Температура вспышки в открытом тигле, °С 234 Температура застывания, °С -33 Щелочное число, мг KOH/г 7,1 Зольность сульфатная, % 1,0 Плотность при 20 °С, кг/м3 886
10 | БА000131 | Масло моторное полусинтетическое дизельное ТУРБО "Лукойл Авангард Экстра" SAE 10w-40 | Вязкость кинематическая при 40 °С, мм2/с 103,9 Вязкость кинематическая при 100 °С, мм2/с 15,0 Индекс вязкости 151 Температура вспышки в открытом тигле, °С 234 Температура застывания, °С -38 Щелочное число, мг KOH/г 9,0 Зольность сульфатная, % 1,3 Плотность, при 20 °С, г/см3 0,877
11 | БА000135 | Масло моторное 10w40 (20 л) | Вязкость кинематическая при 40 °С, мм2/с 100,4 Вязкость кинематическая при 100 °С, мм2/с 14,9 Индекс вязкости 155 Температура вспышки в открытом тигле, °С 233 Температура застывания, °С-38 Щелочное число,мг KOH/г 11 Зольность сульфатная, % 1,5 Плотность, при 20 °С, г/см3 0,875
12 | БА000245 | Масло моторное «Лукойл-супер» SAE: 10W-40, API: SG/CD полусинтетика 205-216.5 л | Вязкость кинематическая при 40 °С, мм2/с 94,3 Вязкость кинематическая при 100 °С, мм2/с 14,2 Индекс вязкости 155 Температура вспышки в открытом тигле, °С 229 Температура застывания, °С -38 Щелочное число, мг KOH/г 6,0 Плотность, при 20°С, кг/м3 874 Зольность сульфатная 0,9
13 | БА000246 | Масло моторное синтетическое «ENGINE OIL 0W-30» API: CF/SL (4-5л), TOYOTA 08880-80365 | Вязкость кинематическая, мм2/с при 40 °С 64,5 при 100 °С 11,3 Индекс вязкости 170 Температура вспышки в открытом тигле, °С 228 Температура застывания, °С -42 Щелочное число, мг KOH/г 7,9
14 | БА000288 | Масло моторное Shell Helix HX8 5W-40 (канистра 4 литра) | Вязкость кинематическая, мм2/с при 40 °С 89,7 при 100 °С 14,6 Индекс вязкости 170 Температура вспышки в открытом тигле, °С 233 Температура застывания, °С -42 Щелочное число, мг KOH /г 11,1
15 | ББ000002 | Тосол А-40М | Цвет визуально синий Плотность при 20°С, г/см³ 1,073 Температура начала кристаллизации, °С - 37 Температура защиты от замерзания, °С, - 40 Щелочность, см³, не ниже 10 Водородный показатель (pH) 10,0 Показатель преломления при 20°С 1,386
16 | ББ000014 | Жидкость стеклоомывающая | Жидкость незамерзающая Температурный режим: до -25 гр.
17 | ББ000018 | Антифриз Felix G12 (фасовка 215-230 кг) | Цвет визуально красный Плотность при 20°С, г/см³ 1,114 Температура кипения, °С 108 pH, 50% об. 8,5 Температура кристаллизации, °C, 50% об. -37 Содержание воды, % масс 3
18 | ЗЖ008637 | Смазка "Felix" синяя (туба 370-420гр) | Загуститель Li-CA Диапазон рабочих температур, ºС -30…+120 Классификация смазок DIN 51502 KP2K-30 Цвет смазки Синий Класс консистенции NLGI 2 Пенетрация 0,1 мм 260-295 Вязкость базового масла при 40ºС, мм2/с 160 Температура каплепадения,ºС 170 Нагрузка сваривания, H 2450
19 | БА000021 | Масло моторное SAE: 10W-30, API: SL/CF | Вязкость кинематическая при 40 °С, мм2/с 81,3 Вязкость кинематическая при 100 °С, мм2/с 12,1 Индекс вязкости 144 Температура вспышки в открытом тигле, °С 234 Температура застывания, °С -37 Щелочное число, мг KOH/г 9,0 Плотность при 20°С, кг/м3 870 Зольность сульфатная 1,1
20 | БА000052 | Смазка универсальная WD-40 (400 гр) | 10 % — инертные ингредиенты, 15 % — минеральное масло, 25 % — вытеснитель углекислый газ, 50 % — растворитель уайт-спирит
21 | БА000069 | Масло для двухтактных двигателей API GL-1, ISO-L-EGD | API TC ISO-L-EGD JASO FD (низкого выброса) TISI Husqvarna 346 Husqvarna 242 Плотность при 20ºC, кг/м3: 873 Вязкость кинематическая при 40ºC, сСт: 97.4 Вязкость кинематическая при 100ºC, сСт: 12.6 Индекс вязкости: 124 Щелочное число, мг КОН/г: 2.1 Температура вспышки в открытом тигле, ºC: 98 Температура застывания, ºC: -33 Содержание сульфатной золы, %: 0.17
21 | БА000117 | Смазка универсальная проникающая WD-40 200 мл | 10 % — инертные ингредиенты, 15 % — минеральное масло, 25 % — вытеснитель углекислый газ, 50 % — растворитель уайт-спирит
22 | ББ000011 | Преобразователь ржавчины | Водный раствор ортофосфорной кислоты, соединений цинка и ингибиторов коррозии
*при указании в настоящем Приложении на товарный знак или производителя его следует читать со словом "или эквивалент"